## Описание параметров
Название параметра | Этап обработки | Описание
Длина_ГП | Горячий прокат | Фактическая длина на этапе горячей прокатки
T_за_средней_клетью | Горячий прокат | Замеры температур
T_конца_проката | Горячий прокат | Замеры температур
T_рулона | Горячий прокат | Замеры температур
Толщина_перед_смоткой | Горячий прокат | Замер толщины
Длина_МС | Магнитные свойства | Фактическая длина
Средние_магнитные_потери | Магнитные свойства | Средние удельные потери
Коэффициент_свойств_стали | Магнитные свойства | Сводная характеристика продукции
Толщина_МС | Магнитные свойства | Фактическая толщина
Удельные_потери | Магнитные свойства | Целевая переменная
Длина_Н | Нормализация | Фактическая длина на этапе нормализации
Номер_бригады | Нормализация | Номер бригады
T_в_начале_нормализации | Нормализация | Замеры температур
T_в_середине_нормализации_1 | Нормализация | Замеры температур
T_в_середине_нормализации_2 | Нормализация | Замеры температур
T_в_конце_нормализации | Нормализация | Замеры температур
Длина_Обезуглероживание | Обезуглероживание | Фактическая длина на этапе обезуглероживания
Поступление_в_технологическую_секцию | Обезуглероживание | Дата и время технологической операции
Выезд_из_технологической_секции | Обезуглероживание | Дата и время технологической операции
CO_Этап2_зона1 | Обезуглероживание | Замеры с различных датчиков на этапе "обезуглероживание"
CO_Этап2_зона2 | Обезуглероживание | Замеры с различных датчиков на этапе "обезуглероживание"
CO_Этап2_зона3 | Обезуглероживание | Замеры с различных датчиков на этапе "обезуглероживание"
CO_Этап2_зона4 | Обезуглероживание | Замеры с различных датчиков на этапе "обезуглероживание"
CO2_Этап1 | Обезуглероживание | Замеры с различных датчиков на этапе "обезуглероживание"
CO2_Этап2_зона1 | Обезуглероживание | Замеры с различных датчиков на этапе "обезуглероживание"
CO2_Этап2_зона3 | Обезуглероживание | Замеры с различных датчиков на этапе "обезуглероживание"
Калиброванное_значение_CO2_Этап2_зона4 | Обезуглероживание | Замеры с различных датчиков на этапе "обезуглероживание"
NH3_Этап3_зона3 | Обезуглероживание | Замеры с различных датчиков на этапе "обезуглероживание"
T_Этап3_зона4 | Обезуглероживание | Замеры с различных датчиков на этапе "обезуглероживание"
Настройка_датчика_CO2_Этап2_зона4 | Обезуглероживание | Замеры с различных датчиков на этапе "обезуглероживание"
Датчик_механических_свойств | Обезуглероживание | Замеры с различных датчиков на этапе "обезуглероживание"
H2_Этап3_зона3 | Обезуглероживание | Замеры с различных датчиков на этапе "обезуглероживание"
Скорость_технологической_секции | Обезуглероживание | Замеры с различных датчиков на этапе "обезуглероживание"
H2_Этап4_зона1 | Обезуглероживание | Замеры с различных датчиков на этапе "обезуглероживание"
H2_Этап2_зона1 | Обезуглероживание | Замеры с различных датчиков на этапе "обезуглероживание"
H2_Этап2_зона2 | Обезуглероживание | Замеры с различных датчиков на этапе "обезуглероживание"
H2_Этап2_зона3 | Обезуглероживание | Замеры с различных датчиков на этапе "обезуглероживание"
H2_Этап2_зона4 | Обезуглероживание | Замеры с различных датчиков на этапе "обезуглероживание"
H2_Этап3_зона1 | Обезуглероживание | Замеры с различных датчиков на этапе "обезуглероживание"
H2_Этап3_зона2 | Обезуглероживание | Замеры с различных датчиков на этапе "обезуглероживание"
NH3_Этап3_зона1 | Обезуглероживание | Замеры с различных датчиков на этапе "обезуглероживание"
NH3_Этап3_зона2 | Обезуглероживание | Замеры с различных датчиков на этапе "обезуглероживание"
CO_Этап2_зона5 | Обезуглероживание | Замеры с различных датчиков на этапе "обезуглероживание"
T_Этап1_зона6 | Обезуглероживание | Замеры с различных датчиков на этапе "обезуглероживание"
Т_Этап5_зона1 | Обезуглероживание | Замеры с различных датчиков на этапе "обезуглероживание"
Т_Этап5_зона2 | Обезуглероживание | Замеры с различных датчиков на этапе "обезуглероживание"
Т_Этап4_зона1 | Обезуглероживание | Замеры с различных датчиков на этапе "обезуглероживание"
Т_Этап4_зона2 | Обезуглероживание | Замеры с различных датчиков на этапе "обезуглероживание"
T_Этап1_зона1 | Обезуглероживание | Замеры с различных датчиков на этапе "обезуглероживание"
T_Этап1_зона2 | Обезуглероживание | Замеры с различных датчиков на этапе "обезуглероживание"
T_Этап1_зона3 | Обезуглероживание | Замеры с различных датчиков на этапе "обезуглероживание"
T_Этап1_зона4 | Обезуглероживание | Замеры с различных датчиков на этапе "обезуглероживание"
T_Этап1_зона5 | Обезуглероживание | Замеры с различных датчиков на этапе "обезуглероживание"
T_Этап2_зона1 | Обезуглероживание | Замеры с различных датчиков на этапе "обезуглероживание"
T_Этап2_зона2 | Обезуглероживание | Замеры с различных датчиков на этапе "обезуглероживание"
T_Этап2_зона3 | Обезуглероживание | Замеры с различных датчиков на этапе "обезуглероживание"
T_Этап2_зона4 | Обезуглероживание | Замеры с различных датчиков на этапе "обезуглероживание"
T_Этап2_зона5 | Обезуглероживание | Замеры с различных датчиков на этапе "обезуглероживание"
T_Этап2_зона6 | Обезуглероживание | Замеры с различных датчиков на этапе "обезуглероживание"
T_Этап2_зона7 | Обезуглероживание | Замеры с различных датчиков на этапе "обезуглероживание"
T_Этап3_зона1 | Обезуглероживание | Замеры с различных датчиков на этапе "обезуглероживание"
T_Этап3_зона2 | Обезуглероживание | Замеры с различных датчиков на этапе "обезуглероживание"
T_Этап3_зона3 | Обезуглероживание | Замеры с различных датчиков на этапе "обезуглероживание"
Длина_Азотирование | Обезуглероживание | Фактическая длина на этапе обезуглероживания
Точка_росы_Этап4_зона1 | Обезуглероживание | Замеры с различных датчиков на этапе "обезуглероживание"
Точка_росы_Этап2_зона2 | Обезуглероживание | Замеры с различных датчиков на этапе "обезуглероживание"
Точка_росы_Этап2_зона3 | Обезуглероживание | Замеры с различных датчиков на этапе "обезуглероживание"
Начало непрерывного отжига | Обезуглероживание | Дата и время технологической операции
Окончание непрерывного отжига | Обезуглероживание | Дата и время технологической операции
CO2_Этап2_зона5 | Обезуглероживание | Замеры с различных датчиков на этапе "обезуглероживание"
H2_Этап2_зона5 | Обезуглероживание | Замеры с различных датчиков на этапе "обезуглероживание"
Точка_росы_Этап1_зона1 | Обезуглероживание | Замеры с различных датчиков на этапе "обезуглероживание"
Точка_росы_Этап1_зона2 | Обезуглероживание | Замеры с различных датчиков на этапе "обезуглероживание"
CO_Этап1_зона1 | Обезуглероживание | Замеры с различных датчиков на этапе "обезуглероживание"
CO_Этап1_зона2 | Обезуглероживание | Замеры с различных датчиков на этапе "обезуглероживание"
H2_Этап1 | Обезуглероживание | Замеры с различных датчиков на этапе "обезуглероживание"
Индекс | Общие данные | Индекс
Номер партии | Общие данные | Номер партии
Номер партии_АСУТП | Общие данные | Номер партии
Номер плавки | Общие данные | Номер плавки
Номер рулона | Общие данные | Номер рулона
Длина__м | Общие данные | Нормированная длина
N | Химия плавки | Химический анализ рулона до обработки
Al | Химия плавки | Химический анализ рулона до обработки
Si | Химия плавки | Химический анализ рулона до обработки
Mn | Химия плавки | Химический анализ рулона до обработки
Cu | Химия плавки | Химический анализ рулона до обработки
Ni | Химия плавки | Химический анализ рулона до обработки
Sn | Химия плавки | Химический анализ рулона до обработки
S | Химия плавки | Химический анализ рулона до обработки
ШОС | Химия плавки | Химический анализ рулона до обработки
Ti | Химия плавки | Химический анализ рулона до обработки
C | Химия плавки | Химический анализ рулона до обработки
F | Химия плавки | Химический анализ рулона до обработки
Cr | Химия плавки | Химический анализ рулона до обработки
Углерод_начало | Химия итог | Итоговый химический анализ рулона
Толщина_средняя | Химия итог | Итоговый химический анализ рулона
Азот_конец | Химия итог | Итоговый химический анализ рулона
Азот_начало | Химия итог | Итоговый химический анализ рулона
Азот_среднее | Химия итог | Итоговый химический анализ рулона
Кислород_начало | Химия итог | Итоговый химический анализ рулона
ЗВО | Химия итог | Итоговый химический анализ рулона
Кислород_конец | Химия итог | Итоговый химический анализ рулона
Кислород_среднее | Химия итог | Итоговый химический анализ рулона
Углерод_конец | Химия итог | Итоговый химический анализ рулона
Углерод_среднее | Химия итог | Итоговый химический анализ рулона
Водород_начало | Химия итог | Итоговый химический анализ рулона
Водород_среднее | Химия итог | Итоговый химический анализ рулона
Длина_1 | Холодный прокат | Фактическая длина
Длина_2 | Холодный прокат | Фактическая длина
Длина_3 | Холодный прокат | Фактическая длина
Длина_4 | Холодный прокат | Фактическая длина
Длина_5 | Холодный прокат | Фактическая длина
T_проход_1 | Холодный прокат | Замер температуры рулона
T_проход_3 | Холодный прокат | Замер температуры рулона
T_проход_5 | Холодный прокат | Замер температуры рулона
T_проход_2 | Холодный прокат | Замер температуры рулона
T_проход_4 | Холодный прокат | Замер температуры рулона
Температура_полосы_на_выходе_реверсивного стана | Холодный прокат | Замер температуры рулона
Тренд_температуры_перед_реверсивным_станом | Холодный прокат | Замеры температур